## Reference
گریدهای +I در EN 10216-2:2024
آنیل‌کردن (Annealing) فولاد
https://niktrd.com/annealing
گرید | شماره فولاد | وضعیت | دمای آستنیته‌کردن | محیط سردکردن
X11CrMo5+I | 1.7362+I | +I | 890 °C تا 950 °C | اتمسفر کوره
X11CrMo9-1+I | 1.7386+I | +I | 950 °C تا 980 °C | اتمسفر کوره