## Reference
استاندارد ASME B36.19M ابعاد را تعیین می‌کند، نه متریال و روش ساخت را
ASME B36.19M ؛ ابعاد لوله فولادی زنگ‌نزن
https://niktrd.com/asme-b36-19
استاندارد محصول | محصول متداول | نکته فنی
ASTM A312 و ASTM A312M | لوله زنگ‌نزن آستنیتی و دوپلکس (Duplex) بدون درز، جوشی و سردکار شده (Cold Worked) | گرید (Grade)، روش ساخت، عملیات حرارتی (Heat Treatment) و آزمون را تعیین می‌کند
ASTM A358 و ASTM A358M | لوله زنگ‌نزن آستنیتی جوشی قوسی برای سرویس‌های خاص | کلاس جوش (Weld Class)، فلز پرکننده (Filler Metal)، رادیوگرافی (Radiography) و عملیات حرارتی (Heat Treatment) اهمیت دارد
ASTM A409 و ASTM A409M | لوله زنگ‌نزن آستنیتی جوشی قطر بزرگ | ابعاد، کلاس ساخت و الزامات پروژه باید با یکدیگر هماهنگ باشند
ASME B36.19M | ابعاد مشترک NPS/OD/WT | گرید یا کیفیت جوش را تعیین نمی‌کند