## Reference
B36.19M در برابر B36.10M
ASME B36.19M؛ ابعاد لوله فولادی زنگ‌نزن
https://niktrd.com/asme-b36-19
موضوع | B36.19M | B36.10M
محصول غالب | فولاد زنگ‌نزن (Stainless Steel) لوله (Pipe) | لوله فولاد کربنی و آلیاژی (Carbon and Alloy Steel Pipe)
نام‌گذاری (Designation) | 5S، 10S، 40S، 80S | رده‌های ضخامت عددی (Schedules) و STD/XS/XXS
استاندارد محصول نمونه | A312، A358، A409 | A106، A53، A333، A335
نکته | پسوند S باید حفظ شود | STD/XS با رده ضخامت (Schedule) در تمام سایزها برابر نیست