## Reference
مقایسه‌ی خواص مکانیکی A106 Gr.B و API 5L Gr.B
تفاوت ASTM A106 و API 5L؛ مقایسه کاربرد، خواص مکانیکی و انتخاب مهندسی
https://niktrd.com/astm-a106-api-5l
منبع ASTM / مبنا: ASTM International — ASTM A106/A106M-26.
مشخصه | ASTM A106 Gr.B | API 5L Gr.B (L245)
حداقل تنش تسلیم | 240 MPa | 245 MPa
حداقل استحکام کششی | 415 MPa | 415 MPa
نوع تولید | Seamless | Seamless یا Welded
کاربرد اصلی | سرویس دمای بالا | خط انتقال
استاندارد مرجع | ASTM | API