## Reference
مقایسه‌ی ترکیب شیمیایی
تفاوت ASTM A106 و API 5L؛ مقایسه کاربرد، خواص مکانیکی و انتخاب مهندسی
https://niktrd.com/astm-a106-api-5l
منبع ASTM / مبنا: ASTM International — ASTM A106/A106M-26.
عنصر | A106 Gr.B | API 5L Gr.B
کربن (C) | 0.30 Max | 0.28 Max
منگنز (Mn) | 0.29–1.06 | 1.20 Max
فسفر (P) | 0.035 Max | 0.030 Max
گوگرد (S) | 0.035 Max | 0.030 Max