## Reference
خواص مکانیکی
ASTM A106: مرجع مهندسی لوله فولادی بدون درز برای سرویس دمای بالا
https://niktrd.com/astm-a106
منبع ASTM / مبنا: ASTM International — ASTM A106/A106M-26؛ ASTM A530/A530M-18.
گرید | حداقل استحکام کششی (TS) | حداقل تنش تسلیم (YS)
گرید (Grade) A | 330 MPa | 205 MPa
گرید (Grade) B | 415 MPa | 240 MPa
گرید (Grade) C | 485 MPa | 275 MPa