## Reference
دامنه محصول و روش ساخت
جدول فنی MANIK TRADING — داده‌ها و کدهای مهندسی با جهت LTR حفظ شده‌اند.
https://niktrd.com/astm-a106-vs-a53
منبع ASTM / مبنا: ASTM International — ASTM A106/A106M-26؛ ASTM A53/A53M-24.
موضوع | ASTM A106/A106M | ASTM A53/A53M
شکل محصول | فقط لوله بدون درز | لوله بدون درز یا جوشی
گریدها | A، B و C | A و B
وضعیت سطح | معمولاً لوله کربنی بدون پوشش الزامی | سیاه یا گالوانیزه گرم
دامنه سرویس در عنوان | سرویس دمای بالا | کاربرد مکانیکی/فشاری و مصارف عمومی
سایزگذاری | NPS و ضخامت اسمی طبق مرجع ابعادی | NPS و ضخامت اسمی؛ دامنه مشخصات باید کنترل شود