## Reference
مقایسه Grade B بدون ساده‌سازی معادل‌بودن
جدول فنی MANIK TRADING — داده‌ها و کدهای مهندسی با جهت LTR حفظ شده‌اند.
https://niktrd.com/astm-a106-vs-a53
منبع ASTM / مبنا: ASTM International — ASTM A106/A106M-26؛ ASTM A53/A53M-24.
کنترل | A106 Grade B | A53 Grade B
حداقل تنش تسلیم | 240 MPa | 240 MPa
حداقل استحکام کششی | 415 MPa | 415 MPa
روش ساخت قابل سفارش | بدون درز | Type S بدون درز یا Type E جوشی
گالوانیزه | تعریف اصلی مشخصات نیست | در دامنه مشخصات قرار دارد
نتیجه مهندسی | برابری YS/TS کافی نیست | نوع، آزمون و شرایط سفارش باید تطبیق یابد