## Reference
ترکیب شیمیایی ASTM A179
ASTM A179: مرجع مهندسی تیوب مبدل حرارتی و کندانسور
https://niktrd.com/astm-a179
منبع ASTM / مبنا: ASTM International — ASTM A179/A179M-24؛ ASTM A450/A450M-25a.
عنصر | محدوده یا حد مجاز | نوع الزام
کربن (C) | 0.06–0.18% | بازه
منگنز (Mn) | 0.27–0.63% | بازه
فسفر (P) | ≤ 0.035% | حداکثر
گوگرد (S) | ≤ 0.035% | حداکثر