## Reference
خواص مکانیکی و سختی
ASTM A179: مرجع مهندسی تیوب مبدل حرارتی و کندانسور
https://niktrd.com/astm-a179
منبع ASTM / مبنا: ASTM International — ASTM A179/A179M-24؛ ASTM A450/A450M-25a.
ویژگی | حد ASTM A179 | واحد یا توضیح
حداقل استحکام کششی (TS) | 325 MPa | حداقل
حداقل تنش تسلیم (YS) | 180 MPa | حداقل
حداقل ازدیاد طول (Elongation) | 35% | نمونه استاندارد
حداکثر سختی راکول (HRB) | 72 HRB | حداکثر