## Reference
مقایسه ASTM A179 با استانداردهای مرتبط
ASTM A179: مرجع مهندسی تیوب مبدل حرارتی و کندانسور
https://niktrd.com/astm-a179
منبع ASTM / مبنا: ASTM International — ASTM A179/A179M-24؛ ASTM A450/A450M-25a؛ ASTM A192/A192M-24؛ ASTM A210/A210M-26؛ ASTM A213/A213M-25؛ ASTM A214.
استاندارد | نوع محصول | کاربرد اصلی
ASTM A179 | بدون درز، کشش سرد، کم‌کربن | مبدل حرارتی و کندانسور
ASTM A214 | جوش مقاومتی الکتریکی | مبدل حرارتی و کندانسور
ASTM A192 | بدون درز، فولاد کربنی | تیوب بویلر فشار بالا
ASTM A210 | بدون درز، فولاد کربنی متوسط | بویلر و سوپرهیتر
ASTM A213 | آلیاژی فریتی یا آستنیتی بدون درز | بویلر، سوپرهیتر و مبدل حرارتی