## Reference
هویت استاندارد و محصول
جدول فنی MANIK TRADING — داده‌ها و کدهای مهندسی با جهت LTR حفظ شده‌اند.
https://niktrd.com/astm-a179-vs-st35-8
منبع ASTM / مبنا: ASTM International — ASTM A179/A179M-24.
موضوع | ASTM A179/A179M | ST35.8 / DIN 17175
محصول | تیوب بدون درز کم‌کربن، کشش سرد | تیوب بدون درز مقاوم به حرارت در نظام قدیمی DIN
کاربرد شاخص | مبدل حرارتی و کندانسور | بویلر و تجهیزات حرارتی
تعریف اندازه | OD × WT | OD × WT
وضعیت سند | مشخصات فعال ASTM | نام‌گذاری قدیمی/بازاری؛ ویرایش باید تعیین شود
قاعده معادل‌سازی | نیازمند تطبیق پروژه | جایگزینی خودکار مجاز نیست