## Reference
ترکیب شیمیایی ASTM A192
ASTM A192: مرجع مهندسی تیوب بدون درز بویلر فشار بالا
https://niktrd.com/astm-a192
منبع ASTM / مبنا: ASTM International — ASTM A192/A192M-24؛ ASTM A450/A450M-25a.
عنصر | محدوده یا حد مجاز | نوع الزام
کربن (C) | 0.06–0.18% | بازه
منگنز (Mn) | 0.27–0.63% | بازه
فسفر (P) | ≤ 0.035% | حداکثر
گوگرد (S) | ≤ 0.035% | حداکثر
سیلیسیم (Si) | ≤ 0.25% | حداکثر