## Reference
خواص مکانیکی و سختی
ASTM A192: مرجع مهندسی تیوب بدون درز بویلر فشار بالا
https://niktrd.com/astm-a192
منبع ASTM / مبنا: ASTM International — ASTM A192/A192M-24؛ ASTM A450/A450M-25a.
ویژگی | حد ASTM A192 | نوع الزام
حداقل استحکام کششی (TS) | 325 MPa | حداقل
حداقل تنش تسلیم (YS) | 180 MPa | حداقل
حداقل ازدیاد طول (Elongation) | 35% | نمونه استاندارد
حداکثر سختی راکول (HRB) | 77 HRB | حداکثر
حداکثر سختی برینل (HBW) | 137 HBW | حداکثر