## Reference
خواص مکانیکی و سختی
ASTM A210: مرجع مهندسی تیوب بدون درز بویلر و سوپرهیتر
https://niktrd.com/astm-a210
منبع ASTM / مبنا: ASTM International — ASTM A210/A210M-26؛ ASTM A450/A450M-25a.
گرید | حداقل استحکام کششی (TS) | حداقل تنش تسلیم (YS) | حداقل ازدیاد طول | حداکثر سختی
A-1 | 415 MPa | 255 MPa | 30% | 79 HRB / 143 HBW
C | 485 MPa | 275 MPa | 30% | 89 HRB / 179 HBW