## Reference
مقایسه ASTM A210 با استانداردهای مرتبط
ASTM A210: مرجع مهندسی تیوب بدون درز بویلر و سوپرهیتر
https://niktrd.com/astm-a210
منبع ASTM / مبنا: ASTM International — ASTM A210/A210M-26؛ ASTM A450/A450M-25a؛ ASTM A178؛ ASTM A179/A179M-24؛ ASTM A192/A192M-24؛ ASTM A213/A213M-25.
استاندارد | نوع محصول | کاربرد اصلی
ASTM A210 | تیوب کربنی متوسط بدون درز، گرید A-1 و C | بویلر و سوپرهیتر
ASTM A192 | تیوب کربنی بدون درز با استحکام کمتر | بویلر فشار بالا
ASTM A179 | تیوب کم‌کربن بدون درز و کشش سرد | مبدل حرارتی و کندانسور
ASTM A213 | تیوب آلیاژی فریتی یا آستنیتی بدون درز | دمای بالا، خزش یا خوردگی سخت‌گیرانه‌تر
ASTM A178 | تیوب جوش مقاومتی الکتریکی | بویلر و سوپرهیتر در دامنه استاندارد مربوط