## Reference
ساختار گریدهای T و TP
ASTM A213؛ تیوب آلیاژی و استنلس استیل بدون درز
https://niktrd.com/astm-a213
منبع ASTM / مبنا: ASTM International — ASTM A213/A213M-25؛ ASTM A1016/A1016M-24a.
پیشوند | گروه فولادی | مثال
T | فولاد آلیاژی فریتی یا فریتی-مارتنزیتی | T11, T22, T91
TP | فولاد آستنیتی زنگ‌نزن یا گریدهای ویژه مرتبط | TP304, TP316, TP347H
H | الزامات ویژه برای مقاومت خزشی بالاتر | TP304H, TP316H, TP347H