## Reference
خواص مکانیکی منتخب
ASTM A213؛ تیوب آلیاژی و استنلس استیل بدون درز
https://niktrd.com/astm-a213
منبع ASTM / مبنا: ASTM International — ASTM A213/A213M-25؛ ASTM A1016/A1016M-24a.
گرید | حداقل استحکام کششی (TS) | حداقل تنش تسلیم (YS)
T11 | 415 MPa | 205 MPa
T22 | 415 MPa | 205 MPa
T91 | 585 MPa | 415 MPa
TP304 | 515 MPa | 205 MPa
TP316 | 515 MPa | 205 MPa