## Reference
ترکیب شیمیایی ASTM A333
ASTM A333؛ لوله فولادی برای سرویس دمای پایین
https://niktrd.com/astm-a333
منبع ASTM / مبنا: ASTM International — ASTM A333/A333M-24.
عنصر | حد گرید (Grade) 6 | نوع الزام
کربن (C) | ≤ 0.30% | حداکثر
منگنز (Mn) | 0.29–1.06% | بازه
فسفر (P) | ≤ 0.025% | حداکثر
گوگرد (S) | ≤ 0.025% | حداکثر
سیلیسیم (Si) | ≥ 0.10% | حداقل
نیکل (Ni) | ≤ 0.40% | حداکثر
کروم (Cr) | ≤ 0.30% | حداکثر
مس (Cu) | ≤ 0.40% | حداکثر
وانادیم (V) | ≤ 0.08% | حداکثر
نیوبیوم (Nb) | ≤ 0.02% | حداکثر
مولیبدن (Mo) | ≤ 0.12% | حداکثر