## Reference
خواص مکانیکی گرید ۶
ASTM A333؛ لوله فولادی برای سرویس دمای پایین
https://niktrd.com/astm-a333
منبع ASTM / مبنا: ASTM International — ASTM A333/A333M-24؛ ASTM A106/A106M-26.
گرید | حداقل استحکام کششی (TS) | حداقل تنش تسلیم (YS)
Grade 6 | 415 MPa | 240 MPa