## Reference
ASTM A335 — گریدهای رایج: P5, P9, P11, P22, P91
ASTM A335؛ لوله فولادی آلیاژی فریتی برای سرویس دمای بالا
https://niktrd.com/astm-a335
منبع ASTM / مبنا: ASTM International — ASTM A335/A335M-26.
گرید | گروه آلیاژی تقریبی | کاربرد مهندسی متداول
P5 | 5Cr–0.5Mo | سرویس دمای بالا با مقاومت اکسیداسیون بیشتر از فولاد کربنی
P9 | 9Cr–1Mo | دمای بالا و محیط‌هایی با نیاز به کروم بیشتر
P11 | 1.25Cr–0.5Mo | پایپینگ نیروگاهی، پالایشگاهی و بخار
P22 | 2.25Cr–1Mo | سرویس بخار و فرایند دمای بالا با مقاومت خزش بیشتر
P91 | 9Cr–1Mo–V–Nb–N | فولاد مقاوم به خزش برای دما و فشار بالا