## Reference
خواص مکانیکی منتخب
ASTM A335؛ لوله فولادی آلیاژی فریتی برای سرویس دمای بالا
https://niktrd.com/astm-a335
منبع ASTM / مبنا: ASTM International — ASTM A335/A335M-26.
گرید | حداقل استحکام کششی (TS) | حداقل تنش تسلیم (YS)
P11 | 415 MPa | 205 MPa
P22 | 415 MPa | 205 MPa
P91 | 585 MPa | 415 MPa