## Reference
خزش و رفتار دمای بالا
ASTM A335 ؛ لوله فولادی آلیاژی فریتی برای سرویس دمای بالا
https://niktrd.com/astm-a335
منبع ASTM / مبنا: ASTM International — ASTM A335/A335M-26.
گرید | حداقل YS / TS در این مشخصات محصول | چرا برای طراحی دمای بالا کافی نیست؟
P11 | 205 / 415 MPa | تنش مجاز (Allowable Stress) و خزش (Creep) باید طبق کد طراحی جداگانه بررسی شوند
P22 | 205 / 415 MPa | با وجود حداقل‌های مشابه P11، ترکیب شیمیایی (Chemistry) و رفتار دمای بالا متفاوت است
P91 | 415 / 585 MPa | استحکام بالاتر بدون کنترل ریزساختار، دستورالعمل جوشکاری و عملیات حرارتی پس از جوشکاری (WPS/PWHT) و سختی (Hardness) مبنای انتخاب نیست