## Reference
ASTM A53 — انواع ساخت: F, E, S
ASTM A53: مرجع مهندسی لوله فولادی سیاه، گالوانیزه، جوشی و بدون درز
https://niktrd.com/astm-a53
منبع ASTM / مبنا: ASTM International — ASTM A53/A53M-24.
نوع | روش ساخت | گریدهای پوشش‌داده‌شده | نکته مهندسی
Type F | جوش لب‌به‌لب کوره‌ای پیوسته | Grade A و Grade B | برای فلنج‌کاری در نظر گرفته نشده است.
Type E | جوش مقاومتی الکتریکی | Grade A و Grade B | ممکن است بدون انبساط یا با انبساط سرد عرضه شود.
Type S | بدون درز | Grade A و Grade B | فاقد خط جوش طولی است.