## Reference
خواص مکانیکی گریدهای A و B
ASTM A53: مرجع مهندسی لوله فولادی سیاه، گالوانیزه، جوشی و بدون درز
https://niktrd.com/astm-a53
منبع ASTM / مبنا: ASTM International — ASTM A53/A53M-24.
گرید | حداقل استحکام کششی (TS) | حداقل تنش تسلیم (YS)
Grade A | 330 MPa | 205 MPa
Grade B | 415 MPa | 240 MPa