## Reference
استحکام دمای محیط، محدوده کاربرد دمای بالا را تعیین نمی‌کند
فولاد کروم‌مولیبدن (Cr-Mo) برای سرویس دمای بالا
https://niktrd.com/chrome-moly-steel
متریال در یک مشخصات فنی واقعی تجهیزات بخار | حد دمای درج‌شده در آن سند | ملاحظه فنی
ASTM A106 Gr.B — فولاد کربنی | 427 °C | نمونه‌ای از محدودیت کاربرد فولاد کربنی در همان تجهیز
ASTM A335 P11 — 1.25Cr-0.5Mo | 510 °C | در این دما، گرید Cr-Mo نسبت به فولاد کربنی تنش مجاز بالاتری حفظ می‌کند
ASTM A335 P22 — 2.25Cr-1Mo | 565 °C | محدوده بالاتر با آلیاژ و رفتار خزشی متفاوت
ASTM A335 P91 — 9Cr-1Mo-V-Nb | 649 °C | فولاد اصلاح‌شده 9Cr برای شرایط سخت‌تر در همان طراحی تجهیز