## Reference
متغیرهای اصلی تنظیم ET
جدول فنی MANIK TRADING — داده‌ها و کدهای مهندسی با جهت LTR حفظ شده‌اند.
https://niktrd.com/eddy-current-testing
متغیر | اثر | کنترل گزارش
فرکانس | عمق نفوذ و فاز پاسخ | Hz/kHz و دلیل انتخاب
نوع coil/probe | پوشش سطح و جهت حساسیت | encircling/fixed/rotating
Fill factor | coupling و دامنه سیگنال | OD تیوب و ID coil
سرعت آزمون | sampling و قابلیت آشکارسازی | m/min و محدوده تجهیز
اشباع مغناطیسی | کاهش نویز permeability در فولاد | سطح میدان و setup