## Reference
خواص مکانیکی در دمای محیط
EN 10216؛ مجموعه استاندارد تیوب‌های فولادی بدون درز تحت فشار
https://niktrd.com/en-10216
ضخامت دیواره، T | حداقل تسلیم | استحکام کششی | حداقل ازدیاد طول
T ≤ 16 mm | 235 MPa | 360–500 MPa | طولی 25% ؛ عرضی 23%
16 < T ≤ 40 mm | 225 MPa
40 < T ≤ 60 mm | 215 MPa