## Reference
تفاوت فنی TC1 و TC2
EN 10216 ؛ مجموعه استاندارد تیوب‌های فولادی بدون درز تحت فشار
https://niktrd.com/en-10216
آزمون یا بازرسی | TC1 | TC2 | دامنه فنی / مرجع
آنالیز ذوب ( Cast Analysis ) | جزو برنامه تأیید | جزو برنامه تأیید | ترکیب شیمیایی ذوب با جدول 2 کنترل می‌شود.
آزمون کشش در دمای محیط | جزو برنامه تأیید | جزو برنامه تأیید | مقادیر ReH/Rp0.2 ، Rm و ازدیاد طول با جدول 4 تطبیق داده می‌شوند.
آزمون تخت‌کردن یا کشش حلقه‌ای | طبق شرایط ابعادی و برنامه آزمون | طبق شرایط ابعادی و برنامه آزمون | روش دقیق با ابعاد تیوب و جدول بازرسی استاندارد تعیین می‌شود.
آزمون گشادکردن با سنبه یا انبساط حلقه‌ای | طبق شرایط ابعادی و برنامه آزمون | طبق شرایط ابعادی و برنامه آزمون | برای ارزیابی شکل‌پذیری تیوب مطابق روش‌های مرجع استاندارد اجرا می‌شود.
آزمون ضربه | طبق جدول 4 و گزینه‌های استاندارد | طبق جدول 4 و گزینه‌های استاندارد | در نسخه 2024، تأیید ضربه برای T ≥ 16 mm الزامی است؛ گزینه‌های 4 و 5 شرایط تکمیلی را پوشش می‌دهند.
کنترل نشتی ( Leak Tightness ) | الزام پایه | الزام پایه | روش مجاز کنترل نشتی طبق بند 8.4.2.1 و گزینه 7 مشخص می‌شود.
بازرسی ابعادی و چشمی | الزام پایه | الزام پایه | ابعاد، تلرانس‌ها، ظاهر و وضعیت سطح باید با استاندارد و الزامات فنی حاکم منطبق باشند.
آزمون غیرمخرب عیوب طولی | جزو برنامه پایه TC1 نیست | جزو برنامه NDT دسته 2 | یکی از تفاوت‌های عملی مهم TC2 است؛ روش آزمون با بند 11.11.1 و گزینه 16 کنترل می‌شود.
آزمون غیرمخرب عیوب عرضی | جزو برنامه پایه TC1 نیست | با گزینه 8 | در صورت نیاز پروژه برای تیوب‌های TC2 در صورت اعمال Option مربوط فعال می‌شود.
آزمون غیرمخرب عیوب لایه‌ای | جزو برنامه پایه TC1 نیست | با گزینه 9 | در صورت نیاز پروژه برای تیوب‌های TC2 در صورت اعمال Option مربوط فعال می‌شود.