## Reference
کدهای وضعیت عملیات حرارتی در EN 10216-2
عملیات حرارتی فولاد (Heat Treatment)
https://niktrd.com/heat-treatment
کد | تعریف عملیات | روش سردکردن در استاندارد | نمونه گرید / شرایط
+N | نرمال‌سازی (Normalizing) | سردکردن در هوا | P235GH ؛ 880 °C تا 940 °C
+NT | نرمال‌سازی (Normalizing) + عملیات برگشت (Tempering) | هوا پس از نرمال‌سازی؛ سپس چرخه عملیات برگشت | 13CrMo4-5 ؛ عملیات برگشت 660 °C تا 730 °C
+QT | کوئنچ (Quenching) + عملیات برگشت (Tempering) | طبق جدول گرید: هوا یا مایع برای کوئنچ؛ سپس عملیات برگشت | 11CrMo9-10
+I | آنیل هم‌دما (Isothermal Annealing) | اتمسفر کوره در جدول EN 10216-2 | X11CrMo5+I / X11CrMo9-1+I