## Reference
مقایسه فولاد کربنی، کروم‌مولیبدن و زنگ‌نزن در سرویس دمای بالا
فولاد دمای بالا برای لوله و تیوب؛ گریدها، خواص و محدودیت‌های سرویس
https://niktrd.com/high-temperature-steel
نوع فولاد | نمونه استاندارد / گرید | مزیت اصلی | محدودیت کلیدی
فولاد کربنی | ASTM A106 Gr.B | تأمین، جوشکاری و اقتصاد مناسب در محدوده قابل قبول کد | در دماهای بالاتر افت تنش مجاز طراحی (Allowable Stress) و محدودیت خزش/اکسیداسیون
فولاد کم‌آلیاژ کروم‌مولیبدن (Cr-Mo) | ASTM A335 P11/P22 | رفتار دمای بالا و خزش بهتر از فولاد کربنی | عملیات حرارتی پس از جوش (PWHT)، جوشکاری و کنترل سختی مهم‌تر
فولاد اصلاح‌شده 9% کروم (Modified 9Cr) | ASTM A335 P91 | مقاومت خزشی بالا و امکان طراحی در شرایط سخت‌تر | کنترل شدید عملیات حرارتی (Heat Treatment) و جوشکاری (Welding)
زنگ‌نزن آستنیتی | A213/A312 با گریدهای 304H/316H و مشابه | مقاومت اکسیداسیون/خوردگی و پایداری آستنیتی در سرویس مناسب | هزینه، انبساط حرارتی، ترک‌خوردگی تنشی ناشی از خوردگی (SCC)، خوردگی محیطی و الزامات ساخت