## Reference
اثر دما بر معیارهای طراحی و محدوده کاربرد گریدها
فولاد دمای بالا برای لوله و تیوب؛ گریدها، خواص و محدودیت‌های سرویس
https://niktrd.com/high-temperature-steel
دمای تقریبی | سؤال مهندسی پررنگ‌تر | برداشت مجاز
~20 °C | خواص کوتاه‌مدت، طراحی فشاری (Pressure Design) و خوردگی (Corrosion) | مرجع مقایسه خواص اتاق؛ نه مبنای سرویس گرم.
~350 °C و بالاتر | وابستگی زمانی تغییر شکل می‌تواند در فولادها قابل توجه شود. | فقط برای بررسی اولیه (Screening)؛ کد طراحی (Code) و گرید (Grade) تعیین‌کننده‌اند.
~500 °C و بالاتر | خزش (Creep) و افت خواص دمایی در ارزیابی بلندمدت جدی‌تر می‌شوند. | نمی‌توان از تنش تسلیم/استحکام کششی در دمای محیط (YS/TS) برای طراحی مستقیم استفاده کرد.
~600 °C | در بسیاری از فولادها افت استحکام و مسائل اکسیداسیون/خزش شدیدتر می‌شوند. | نوع فولاد، زمان سرویس و کد طراحی (Code) باید با داده دمایی بررسی شوند.