## Reference
محدودیت خواص دمای محیط در طراحی دمای بالا
فولاد دمای بالا برای لوله و تیوب؛ گریدها، خواص و محدودیت‌های سرویس
https://niktrd.com/high-temperature-steel
پارامتر نمونه برای ASTM A106 Gr.B | مقدار | معنا
حداقل تنش تسلیم در دمای محیط | 240 MPa | حداقل خاصیت مکانیکی محصول؛ تنش مجاز طراحی نیست
حداقل استحکام کششی در دمای محیط | 415 MPa | حداقل خاصیت کششی محصول؛ مستقیماً در فرمول طراحی جایگزین نمی‌شود
تنش مجاز منتشرشده در حدود 38 °C | 137.9 MPa | نمونه از جدول فشار–دما مبتنی بر ASME B31.3
تنش مجاز منتشرشده در حدود 343 °C | 113.8 MPa | افت نسبت به دمای پایین، با وجود ثابت‌بودن نام گرید
تنش مجاز منتشرشده در حدود 399 °C | 74.5 MPa | نمونه روشن از اثر دما بر مقدار قابل استفاده در طراحی