## Reference
دامنه مقایسه‌ای گریدهای رایج ASTM A333
لوله فولادی دمای پایین
https://niktrd.com/low-temperature-steel
گرید | گروه متالورژیکی | دمای مرجع آزمون ضربه* | نقش در ارزیابی فنی
گرید (Grade) 1 | فولاد کربن–منگنز | -45 °C (-50 °F) | سرویس سرد عمومی؛ موجودی کمتر از Gr.6
گرید (Grade) 3 | فولاد نیکل‌دار حدود 3.5% Ni | -101 °C (-150 °F) | سرویس سردتر؛ کنترل جوش و تأمین نیکل‌دار
گرید (Grade) 6 | فولاد کربنی ریزدانه | -45 °C (-50 °F) | گرید رایج پالایشگاه، فرایند و تبرید
گرید (Grade) 7 | فولاد نیکل‌دار حدود 2.25% Ni | -73 °C (-100 °F) | سرویس پایین‌تر از محدوده معمول Gr.6
گرید (Grade) 8 | فولاد نیکل‌دار حدود 9% Ni | -195 °C (-320 °F) | کرایوژنیک تخصصی؛ طراحی و ساخت ویژه
گرید (Grade) 9 | فولاد نیکل‌دار حدود 1.75% Ni | -73 °C (-100 °F) | گرید نیکل‌دار میانی
گرید (Grade) 10 | فولاد کربن–منگنز پراستحکام‌تر | -59 °C (-75 °F) | استحکام بالاتر با کنترل جوش‌پذیری
گرید (Grade) 11 | آلیاژ پرنیکل | -195 °C (-320 °F) | گرید بسیار تخصصی؛ دسترسی محدود