## Reference
دمای آزمون محصول با MDMT سیستم یکی نیست
لوله فولادی دمای پایین
https://niktrd.com/low-temperature-steel
ورودی نمونه | عدد | نتیجه صحیح
گرید محصول | ASTM A333 Grade 6 | گرید لوله دمای پایین با الزام چقرمگی ضربه
دمای آزمون ضربه پایه در ASTM A333 / ASTM A333 M-24 | -45 °C | دمای آزمون محصول؛ نه MDMT خودکار سیستم
MDMT فرضی پروژه | -50 °C | چون از دمای آزمون پایه پایین‌تر است، نمی‌توان فقط از نام گرید 6 نتیجه پذیرش گرفت؛ باید قواعد کد طراحی، ضخامت، وضعیت جوش و در صورت لزوم آزمون در دمای پایین‌تر بررسی شود