## Reference
اثر شرایط پروژه بر انتخاب متریال
انتخاب مهندسی لوله، جنس و گرید
https://niktrd.com/material-selection-guide
حالت | ورودی‌های کلیدی | منطق اولیه انتخاب | چیزی که هنوز باید کنترل شود
خط فرایندی دمای بالا | 400 °C ، فشار بالا، سرویس طولانی | در این حالت، تنش مجاز فولاد کربنی در دمای طراحی از کد طراحی بررسی می‌شود. اگر کاهش تنش مجاز یا خزش به عامل محدودکننده طراحی تبدیل شود، گریدهای Cr-Mo از نظر تنش مجاز، مقاومت خزشی و الزامات ساخت مقایسه می‌شوند. | دمای فلز (Metal Temperature)، تنش مجاز (Allowable Stress)، خزش (Creep)، دستورالعمل جوشکاری (WPS)، عملیات حرارتی پس از جوش (PWHT) و خوردگی
خط دمای پایین | MDMT = -50 °C | گریدهای دارای الزام چقرمگی مانند ASTM A333 بررسی می‌شوند | دمای واقعی آزمون ضربه شارپی (CVN)، ضخامت، جوش و قواعد آزمون ضربه در کد طراحی
تیوب مبدل حرارتی | OD 19.05 mm ، WT 1.65 mm ، سیال خورنده | استاندارد تیوب، گرید سازگار با محیط سرویس و الزامات روش تولید و آزمون | خوردگی، تیوب‌شیت (Tube Sheet)، آزمون جریان گردابی (ET) یا فراصوت (UT)، طول، گواهی آزمون متریال (MTC) و مدارک