## Reference
گرید در کجای مشخصات محصول قرار می‌گیرد؟
مواد و گریدهای لوله و تیوب فولادی
https://niktrd.com/materials
استاندارد محصول | نمونه گرید | نوع فولاد | نکته تصمیم‌گیری
ASTM A106 | گرید (Grade) B / C | فولاد کربنی | انتخاب بر اساس طراحی، دما، فشار، ساخت و محدودیت‌های پروژه
ASTM A333 | گرید (Grade) 6 | کربنی / کم‌آلیاژ دمای پایین | چقرمگی، دمای آزمون و ضخامت باید همراه گرید بررسی شوند
ASTM A335 | P11 / P22 / P91 | فولاد آلیاژی فریتی | عملیات حرارتی، رفتار دمای بالا و کنترل جوشکاری تعیین‌کننده‌اند
ASTM A213 | T22 / T91 / TP316 | آلیاژی فریتی یا زنگ‌نزن | حرف گرید، ساختار جنس و گرید فولاد و دامنه کاربرد باید دقیق خوانده شود