## Reference
عیب‌های محتمل و روش آشکارسازی
جدول فنی MANIK TRADING — داده‌ها و کدهای مهندسی با جهت LTR حفظ شده‌اند.
https://niktrd.com/pipe-manufacturing
مسیر | عیب/ناپیوستگی محتمل | کنترل مناسب
SMLS | lamination داخلی، lap، eccentricity و ترک طولی | UT/ET، اندازه‌گیری WT و بازرسی سطح
HFW | lack of fusion، hook crack و عیب trim | UT/ET seam، macro و کنترل heat input
SAW | slag، porosity، lack of fusion و misalignment | UT/RT seam و کنترل fit-up
Cold Drawn | seam/lap کشیده‌شده، ترک و تغییر سختی | ET/UT، سطح و hardness
همه روش‌ها | آسیب handling، end defect و خارج‌بودن ابعاد | VT، dimensions و end inspection