## Reference
مقایسه روش‌های رایج PMI
جدول فنی MANIK TRADING — داده‌ها و کدهای مهندسی با جهت LTR حفظ شده‌اند.
https://niktrd.com/positive-material-identification
روش | توانمندی | محدودیت اصلی
XRF دستی | Cr، Ni، Mo، Cu و بسیاری عناصر سنگین | کربن را معمولاً گزارش نمی‌کند
OES | C و عناصر سبک‌تر همراه آلیاژها | جرقه، آماده‌سازی سطح و calibration لازم
LIBS | تحلیل سریع و قابلیت برخی عناصر سبک | matrix/calibration و روش دستگاه مهم است
آزمایشگاه Wet/Combustion | دقت مرجع برای عناصر منتخب | نمونه‌برداری و زمان بیشتر
MTC review | داده Heat و آزمون‌های کارخانه | اثبات نمی‌کند قطعه حاضر همان Heat است